## Laudo Técnico
COLUMBIA MACHINE BRASIL Av. Carlos Roberto Prataviera, 600 · Hortolândia/SP ¦ CNPJ: 30.482.274/0001-25 ¦ (19) 3869-4025
LAUDO TÉCNICO DE MATERIAIS E TRATAMENTO TÉRMICO
Modelo vinculado ao Orçamento nº ___________
1. IDENTIFICAÇÃO
Cliente:
CNPJ:
Produto:
Escopo:
2. ESPECIFICAÇÕES TÉCNICAS
GRID |  |  |  | SAPATAS
Tratamento térmico: Cementação, têmpera e revenimento |  |  |  | Tratamento térmico: Cementação, têmpera e revenimento
Camada cementada nominal: __1,5___ a __1,8___ mm |  |  |  | Camada cementada nominal: __1,0___ a __1,2___ mm
Dureza superficial requerida: __62___ a __64___ HRC |  |  |  | Dureza superficial requerida: __55___ a __58___ HRC
Profundidade efetiva da camada: mínima de __1,5___ mm |  |  |  | Profundidade efetiva da camada: mínima de __1,0___ mm
Critério de determinação: Perfil de microdureza Vickers até 550 HV |  |  |  | Critério de determinação: Perfil de microdureza Vickers até 550 HV
Composição Química do Material (elementos relevantes para cementação)
C (%) | Mn (%) | Si (%) | Cr (%) |  | Ni (%) | Mo (%) | Nº Laudo do Material
0.25 | 1.25 | 0.17 | 0.25 |  | 0.15 | 0.18
3. CONTROLE DE QUALIDADE E RASTREABILIDADE
1. Cada lote de material e tratamento térmico deverá ser acompanhado por corpo de prova representativo.
2. A verificação da camada efetiva será realizada por perfil de microdureza Vickers, considerando o limite de 550 HV.
3. O molde será entregue acompanhado do laudo do corpo de prova, contendo identificação do lote, dureza superficial, perfil de microdureza e profundidade da camada cementada.
4. Os resultados efetivamente medidos deverão ser registrados nos campos abaixo antes da emissão final do laudo.
4. REGISTRO DOS RESULTADOS DO CORPO DE PROVA
Componente | Lote / CP | Dureza medida |  | CHD medida |  | Resultado
Grid |  | _____ HRC |  | _____ mm
Sapatas |  | _____ HRC |  | _____ mm
5. CONCLUSÃO
A conformidade final do grid e das sapatas será confirmada após o preenchimento dos resultados reais dos corpos de prova e a verificação de atendimento às faixas especificadas neste documento.
Responsável Técnico |  |  |  | Gerente de Produção
Nome: _______________________________ |  |  |  | Nome: _______________________________
Data: ____/____/________ |  |  |  | Data: ____/____/________
Documento preliminar · preencher com os resultados reais antes da emissão final. |  |  |  |  | LAUDO _____ ¦ REV. 00